## Исходные данные
Тепловой баланс доменной плавки
Исходные данные:
Параметр | Обозначение | Значение | Ед.измерения | Легенда
Жидкие продукты доменной плавки: чугун
Содержание элементов в чугуне | [Si] | 0.53 | % |  | Исходные данные
| [Mn] | 0.19 | % |  | Расчетные данные
| [S] | 0.014 | %
| [P] | 0.043 | %
| [Ti] | 0.068 | %
| [Cr] | 0.021 | %
| [V] | 0 | %
| [C] | 5.13 | %
Температура чугуна | Tчуг | 1405 | °С
Теплоемкость чугуна | Cчуг | 0.9 | кДж/кг*град
Режимные параметры
Степень прямого восстановления | rd | 0.35
Определение характеристик кокса
Удельный расход кокса | к | 420 | кг/т чугуна
Зола кокса | A | 11.9 | %
Сера кокса | Sк | 0.5 | %
Летучие кокса | Лк | 0.6 | %
Влага кокса | Wк | 4.2 | %
Параметры дутья
Температура горячего дутья | tД | 1140 | °С
Влажность дутья | Fд | 6.36 | г/м3
Содержание кислорода в дутье | w | 24.1 | %
Удельный расход природного газа | Vпг | 115 | м3/т чугуна
Состав природного газа: CH4 |  | 100 | %
Состав природного газа: C2H6 |  | 0 | %
Состав природного газа: CO2 |  | 0 | %
Содержание С в природном газе (состоит из одного СН4) | (C')=CH4'= | 1 | м3/м3
Содержание Н2 в природном газе (состоит из одного СН4) | (H2')=2*CH4= | 2 | м3/м3
Параметры известняка
Удельный расход известняка | GИ= | 0 | кг/т чугуна
Содержание влаги в известняке |  | 0 | % масс.
Потеря массы при прокаливании | (ппмп)и= | 42 | %
Доменный шлак
Удельный выход шлака | UШЛ= | 260 | кг/т чугуна
Содержание серы в шлаке | (S) | 1.03 | %
Теплоемкость шлака |  | 1.26 | кДж/(кг*К)
Колошниковый газ
Температура колошникового газа |  | 328 | °С
Содержание СО2 в колошниковом газе |  | 17.5 | %
Содержание СО в колошниковом газе |  | 24.1 | %
Содержание H2 в колошниковом газе |  | 7 | %
Содержание N2 в колошниковом газе |  | 51.4 | %
Характеристики ЖРМ
Удельный расход железорудного материала | GЖРМ= | 1716 | кг/т чугуна
Удельный расход металлодобавок | Gметаллодобавки= | 0 | кг/т чугуна
Содержание влаги в ЖРМ |  | 0 | % масс.

## Промежуточные расчеты
Тепловой баланс доменной плавки | Легенда |  | Исходные данные
Промежуточные расчеты |  |  | Расчетные данные
Параметр | Обозначение | Величина | Ед.измерения
Содержание Fe в чугуне | [Fe] | 94.004 | %
Расход С на прямое восстановление Fe | Спр= | 70.503 | кг/т чугуна
Расход С на прямое восстановление примесей чугуна: Mn,P,Si,S,V,Ti,Cr | Сприм= | 5.692955 | кг/т
Количество нелетучих элементов в коксе | Снел | 87 | %
Количество углерода (С), пришедшего в печь с коксом | Сприш= | 365.4 | кг/т
Расход С на образование метана | CСН4= | 2.9232 | кг/т чугуна
Растворяется углерода в чугуне | Сч= | 51.3 | кг/т чугуна
Количество С, сгорающего у фурм | Сф= | 234.9808 | кг/т чугуна
Расход сухого дутья на 1 кг С кокса | Vд'= | 3.810271 | м3/кг Сф
Расход сухого дутья для конверсии 1 м3 природного газа | Vд''= | 2.04129 | м3/м3
Расход природного газа в расчете на 1 кг углерода кокса, сгорающего у фурм |  | 0.4894016 | м3/кг Сф
Суммарный расход сухого дутья | Vд= | 4.809281 | м3/кг Сф
Расчетный удельный расход дутья | Qд= | 1130.089 | м3/т чугуна
Состав фурменного (горнового) газа: CO | Vсо= | 2.356102 | м3/кг Сф
Состав фурменного (горнового) газа: H2 | VН2 | 1.01613 | м3/кг Сф
Состав фурменного (горнового) газа: N2 | VN2= | 3.592412 | м3/кг Сф
CO, образующийся при восстановлении оксидов Fe, Mn, Si, P, а также при десульфурации | Vпвco= | 148.0694 | м3/т чугуна
Степень использования CO в печи | nCO= | 0.4206731
Степень использования водорода в печи | nH2= | 0.4701923
Объём Vсо при t=1000 | Vt=1000co= | 701.7082 | м3/т чугуна
Объём Н2 при t=1000 | Vt=1000Н2= | 126.5028 | м3/т чугуна
Объём N2 при t=1000 | Vt=1000N2= | 844.1481 | м3/т чугуна
Объём СО2 при разложении известняка | VИСО2= | 0 | м3/т чугуна
Объём СО2 при косвенном восстановлении оксидов железа | VКВСО2= | 295.1897 | м3/т чугуна
Объём СО2 в колошниковом газе | VКГСО2= | 295.1897 | м3/т чугуна
Объём СО в колошниковом газе | VКГСО= | 406.5184 | м3/т чугуна
Объём СН4 в колошниковом газе | VКГСН4= | 5.45664 | м3/т чугуна
Объём N2 в колошниковом газе | VКГN2= | 844.1481 | м3/т чугуна
Объём Н2 в колошниковом газе | VКГН2= | 126.5028 | м3/т чугуна
Удельный выход колошникового газа при н.у. | VКГ= | 1677.816 | м3/т чугуна

## Тепловой баланс
Тепловой баланс доменной плавки
Параметр | Обозначение | Величина | Ед.измерения
Приходная часть теплового баланса
1. Количество тепла, получающегося при горении углерода кокса |  | 2302.812 | кДж/кг чугуна | Легенда
1. Количество тепла, получающегося при горении углерода кокса (процент) |  | 53.11% | %
Теплоемкость O2 в дутье при температуре дутья |  | 1.42764 | кДж/(м3*°С) |  | Исходные данные
Теплоемкость N2 в дутье при температуре дутья |  | 1.42764 | кДж/(м3*°С) |  | Расчетные данные
Теплоемкость H2O в дутье при температуре дутья |  | 1.77748 | кДж/(м3*°С)
2. Количество тепла от нагретого дутья |  | 1842.785 | кДж/кг чугуна
2. Количество тепла от нагретого дутья (процент) |  | 42.5% | %
3. Количество тепла от конверсии природного газа |  | 190.555 | кДж/кг чугуна
3. Количество тепла от конверсии природного газа (процент) |  | 4.395% | %
4. Количество тепла от шлакообразования |  | 0 | кДж/кг чугуна
4. Количество тепла от шлакообразования (процент) |  | 0% | %
Сумма приходных статей теплового баланса |  | 4336.152 | кДж/кг чугуна
Сумма приходных статей теплового баланса (процент) |  | 100% | %
Расходная часть теплового баланса
1. Расход тепла на прямое восстановление оксидов железа |  | 893.602024 | кДж/кг чугуна
1. Расход тепла на прямое восстановление оксидов железа (процент) |  | 20.61% | %
2. Расход тепла на прямое восстановление примесей чугуна |  | 160.95226 | кДж/кг чугуна
2. Расход тепла на прямое восстановление примесей чугуна (процент) |  | 3.712% | %
3. Расход тепла на процесс десульфурации чугуна |  | 4.643652 | кДж/кг чугуна
3. Расход тепла на процесс десульфурации чугуна (процент) |  | 0.1071% | %
4. Расход тепла на восстановление оксидов железа водородом |  | 19.44514 | кДж/кг чугуна
4. Расход тепла на восстановление оксидов железа водородом (процент) |  | 0.4484% | %
5. Расход тепла на нагрев жидкого чугуна |  | 1264.5 | кДж/кг чугуна
5. Расход тепла на нагрев жидкого чугуна (процент) |  | 29.16% | %
6. Расход тепла на нагрев жидкого шлака |  | 476.658 | кДж/кг чугуна
6. Расход тепла на нагрев жидкого шлака (процент) |  | 10.99% | %
7. Расход тепла на разложение влаги дутья |  | 6.160205 | кДж/кг чугуна
7. Расход тепла на разложение влаги дутья (процент) |  | 0.1421% | %
8. Расход тепла на разложение известняка |  | 0 | кДж/кг чугуна
8. Расход тепла на разложение известняка (процент) |  | 0% | %
9. Расход тепла на разложение влаги шихты |  | 43.25328 | кДж/кг чугуна
9. Расход тепла на разложение влаги шихты (процент) |  | 0.9975% | %
Теплоемкость CO при температуре колошникового газа |  | 1.323156 | кДж/(м3*К)
Теплоемкость CO2 при температуре колошникового газа |  | 1.876532 | кДж/(м3*К)
Теплоемкость H2 при температуре колошникового газа |  | 1.3012 | кДж/(м3*К)
Теплоемкость H2O при температуре колошникового газа |  | 1.546624 | кДж/(м3*К)
Теплоемкость N2 при температуре колошникового газа |  | 1.308 | кДж/(м3*К)
10. Расход тепла, уносимое колошниковым газом |  | 838.1493 | кДж/кг чугуна
10. Расход тепла, уносимое колошниковым газом (процент) |  | 19.33% | %
11. Тепловые потери доменной печи |  | 628.7885 | кДж/кг чугуна
11. Тепловые потери доменной печи (процент) |  | 0.1450107 | %
Сумма расходных статей теплового баланса |  | 4336.152 | кДж/кг чугуна
Сумма расходных статей теплового баланса (процент) |  | 100% | %
Влияние различных факторов на статьи ТБ и удельный расход кокса
Приход тепла от горения кокса у фурм и горячего дутья за вычетом тепла, уносимого колошниковым газом | Qпромежут | 3307.448 | кДж/кг чугуна
Qпромежут, отнесенное к количеству углерода, сгорающего у фурм |  | 14075.39 | кДж/кг Сф
Содержание углерода в коксе | Ck | 82.8 | %
1.Влияние степени прямого восстановления на расход кокса
Снижение статьи расхода тепла на прямое восстановление при уменьшении rd на 0,01 |  | 25.5314864 | кДж/кг чугуна
Эквивалентное снижение расхода кокса | ∆k | 2.190712 | кг/т чугуна
2.Влияние ввода в печь сырого известняка на расход кокса
Снижение статьи расхода тепла на разложение известняка при выводе его из шихты в количетве 10 кг |  | 0 | кДж/кг чугуна
Эквивалентное снижение расхода кокса | ∆k | 0 | кг/т чугуна
Экономия кокса от полного вывода известняка (учет устранения статьи расхода тепла на разложение известняка) | ∆k | 0 | кг/т чугуна
3.Влияние температуры горячего дутья на расход кокса
Прирост статьи притока тепла горячего дутья при повышении его температуры на 10 °C |  | 16.16478 | кДж/кг чугуна
Экономия кокса при повышении температуры дутья на 10 °C | ∆k | 1.387008 | кг/т чугуна
4.Влияние состава комбинированного дутья на расход кокса
Прирост статьи притока тепла от конверсии природного газа при повышении его расхода на 10 м3/т |  | 16.57 | кДж/кг чугуна
Экономия кокса при повышении расхода природного газа на 10 м3/т | ∆k | 1.421777 | кг/т чугуна
5.Влияние влажности комбинированного дутья на расход кокса
Снижение статьи расхода тепла на разложение влаги дутья при уменьшении влажности дутья на 1 г/м3 |  | 0.9685857 | кДж/кг чугуна
Экономия кокса при снижении влажности дутья на 1 г/м3 | ∆k | 0.08310883 | кг/т чугуна
6.Влияние выхода шлака на расход кокса
Экономия тепла при снижении выхода шлака на 10 кг |  | 18.333 | кДж/кг чугуна
Экономия кокса при снижении выхода шлака на 10 кг | ∆k | 1.57305 | кг/т чугуна
7.Влияние тепловых потерь доменной печи на расход кокса
Экономия тепла при снижении тепловых потерь печи на 1 % |  | 43.36152 | кДж/кг чугуна
Экономия кокса при снижении тепловых потерь печи на 1 % | ∆k | 3.720606 | кг/т чугуна